## Zeta
Sample Name | ZP
mV
Bicosoma fd100 (filtrada+sonicado) 1 1 | 13.7
Bicosoma fd100 (filtrada+sonicado) 1 2 | 14.1
Bicosoma fd100 (filtrada+sonicado) 1 3 | 13.7
Bicosoma fd100 (filtrada+sonicado) 2 1 | 10.7
Bicosoma fd100 (filtrada+sonicado) 2 2 | 11.1
Bicosoma fd100 (filtrada+sonicado) 2 3 | 11.2
Bicosoma fd100 (filtrada+sonicado) 3 1 | 5.02
Bicosoma fd100 (filtrada+sonicado) 3 2 | 4.8
Bicosoma fd100 (filtrada+sonicado) 3 3 | 5.29
Bicosoma-cur fd100 (filtrada+sonicado) 1 1 | 11.3
Bicosoma-cur fd100 (filtrada+sonicado) 1 2 | 11.1
Bicosoma-cur fd100 (filtrada+sonicado) 1 3 | 12.4
Mean | 10.4
Std Dev | 3.42
RSD % | 33